## الضغط والهبوط لمياه جوفية
فحص القوه |  | مياه عادية | [6 empty] | فحص القوه |  |  | مياه عادية | [5 empty] | فحص القوه |  |  | مياه جوفيه 0%
فحص7ايام | [8 empty] | فحص14ايام | [8 empty] | رقم الخلطة 1 | فحص28ايام
القوه (KN) | ^L(*.01mm) | المساحه(م2) | الطول الكلى (م) | تغير الطول (مم) | تغير الطول (م) | strain | stress |  | القوه (KN) |  | ^L(*.01mm) | المساحه(م2) | الطول الكلى (م) | تغير الطول (مم) | تغير الطول (م) | strain | stress | العينه 1 | القوه (KN) | ^L(*.01mm) | المساحه(م2) | الطول الكلى (م) | تغير الطول (مم) | تغير الطول (م) | strain | stress
0 | 0 | 0.01 | 0.1 | 0 | 0 | 0 | 0 |  | 0 |  | 0 | 0.01 | 0.1 | 0 | 0 | 0 | 0 |  | 0 | 0 | 0.01 | 0.1 | 0 | 0 | 0 | 0
50 | 30 | 0.01 | 0.1 | 0.3 | 0.0003 | 0.003 | 5000 |  | 50 |  | 10 | 0.01 | 0.1 | 0.1 | 0.0001 | 0.001 | 5000 |  | 50 | 8 | 0.01 | 0.1 | 0.08 | 8e-05 | 0.0008 | 5000
100 | 53 | 0.01 | 0.1 | 0.53 | 0.00053 | 0.0053 | 10000 |  | 100 |  | 30 | 0.01 | 0.1 | 0.3 | 0.0003 | 0.003 | 10000 |  | 100 | 15 | 0.01 | 0.1 | 0.15 | 0.00015 | 0.0015 | 10000
150 | 94 | 0.01 | 0.1 | 0.94 | 0.00094 | 0.0094 | 15000 |  | 150 |  | 77 | 0.01 | 0.1 | 0.77 | 0.00077 | 0.0077 | 15000 |  | 150 | 36 | 0.01 | 0.1 | 0.36 | 0.00036 | 0.0036 | 15000
153 | 97 | 0.01 | 0.1 | 0.97 | 0.00097 | 0.0097 | 15300 |  | 168 |  | 90 | 0.01 | 0.1 | 0.9 | 0.0009 | 0.009 | 16800 |  | 205 | 91 | 0.01 | 0.1 | 0.91 | 0.00091 | 0.0091 | 20500
فحص القوه |  |  | مياه جوفيه 10% | [5 empty] | فحص القوه |  |  | مياه جوفيه 10% | [5 empty] | فحص القوه |  |  | مياه جوفيه 10%
رقم الخلطة 2 | فحص7ايام | [7 empty] | رقم الخلطة 2 | فحص14ايام | [7 empty] | رقم الخلطة2 | فحص28ايام
العينه 1 | القوه (KN) | ^L(*.01mm) | المساحه(م2) | الطول الكلى (م) | تغير الطول (مم) | تغير الطول (م) | strain | stress | العينه 1 | القوه (KN) | ^L(*.01mm) | المساحه(م2) | الطول الكلى (م) | تغير الطول (مم) | تغير الطول (م) | strain | stress | العينه 1 | القوه (KN) | ^L(*.01mm) | المساحه(م2) | الطول الكلى (م) | تغير الطول (مم) | تغير الطول (م) | strain | stress
| 0 | 0 | 0.01 | 0.1 | 0 | 0 | 0 | 0 |  | 0 | 0 | 0.01 | 0.1 | 0 | 0 | 0 | 0 |  | 0 | 0 | 0.01 | 0.1 | 0 | 0 | 0 | 0
| 50 | 72 | 0.01 | 0.1 | 0.72 | 0.00072 | 0.0072 | 5000 |  | 50 | 60 | 0.01 | 0.1 | 0.6 | 0.0006 | 0.006 | 5000 |  | 50 | 20 | 0.01 | 0.1 | 0.2 | 0.0002 | 0.002 | 5000
| 100 | 84 | 0.01 | 0.1 | 0.84 | 0.00084 | 0.0084 | 10000 |  | 100 | 71 | 0.01 | 0.1 | 0.71 | 0.00071 | 0.0071 | 10000 |  | 100 | 38 | 0.01 | 0.1 | 0.38 | 0.00038 | 0.0038 | 10000
| 147 | 105 | 0.01 | 0.1 | 1.05 | 0.00105 | 0.0105 | 14700 |  | 150 | 100 | 0.01 | 0.1 | 1 | 0.001 | 0.01 | 15000 |  | 150 | 63 | 0.01 | 0.1 | 0.63 | 0.00063 | 0.0063 | 15000
[10 empty] | 171 | 145 | 0.01 | 0.1 | 1.45 | 0.00145 | 0.0145 | 17100 |  | 190 | 101 | 0.01 | 0.1 | 1.01 | 0.00101 | 0.0101 | 19000
فحص القوه |  |  | مياه جوفيه 30% | [5 empty] | فحص القوه |  |  | مياه جوفيه 30% | [5 empty] | فحص القوه |  |  | مياه جوفيه 30%
رقم الخلطة 3 | فحص7ايام | [7 empty] | رقم الخلطة 3 | فحص14ايام | [7 empty] | رقم الخلطة3 | فحص28ايام
العينه 1 | القوه (KN) | ^L(*.01mm) | المساحه(م2) | الطول الكلى (م) | تغير الطول (مم) | تغير الطول (م) | strain | stress | العينه 1 | القوه (KN) | ^L(*.01mm) | المساحه(م2) | الطول الكلى (م) | تغير الطول (مم) | تغير الطول (م) | strain | stress | العينه 1 | القوه (KN) | ^L(*.01mm) | المساحه(م2) | الطول الكلى (م) | تغير الطول (مم) | تغير الطول (م) | strain | stress
| 0 | 0 | 0.01 | 0.1 | 0 | 0 | 0 | 0 |  | 0 | 0 | 0.01 | 0.1 | 0 | 0 | 0 | 0 |  | 0 | 0 | 0.01 | 0.1 | 0 | 0 | 0 | 0
| 50 | 70 | 0.01 | 0.1 | 0.7 | 0.0007 | 0.007 | 5000 |  | 50 | 50 | 0.01 | 0.1 | 0.5 | 0.0005 | 0.005 | 5000 |  | 50 | 11 | 0.01 | 0.1 | 0.11 | 0.00011 | 0.0011 | 5000
| 100 | 99 | 0.01 | 0.1 | 0.99 | 0.00099 | 0.0099 | 10000 |  | 100 | 77 | 0.01 | 0.1 | 0.77 | 0.00077 | 0.0077 | 10000 |  | 100 | 18 | 0.01 | 0.1 | 0.18 | 0.00018 | 0.0018 | 10000
| 150 | 148 | 0.01 | 0.1 | 1.48 | 0.00148 | 0.0148 | 15000 |  | 150 | 122 | 0.01 | 0.1 | 1.22 | 0.00122 | 0.0122 | 15000 |  | 150 | 26 | 0.01 | 0.1 | 0.26 | 0.00026 | 0.0026 | 15000
| 152 | 158 | 0.01 | 0.1 | 1.58 | 0.00158 | 0.0158 | 15200 |  | 166 | 177 | 0.01 | 0.1 | 1.77 | 0.00177 | 0.0177 | 16600 |  | 200 | 45 | 0.01 | 0.1 | 0.45 | 0.00045 | 0.0045 | 20000
[19 empty] | 210 | 96 | 0.01 | 0.1 | 0.96 | 0.00096 | 0.0096 | 21000
فحص القوه |  |  | مياه جوفيه0 5% | [5 empty] | فحص القوه |  |  | مياه جوفيه 50% | [5 empty] | فحص القوه |  |  | مياه جوفيه 50%
رقم الخلطة 4 | فحص7ايام | [7 empty] | رقم الخلطة4 | فحص14ايام | [7 empty] | رقم الخلطة4 | فحص28ايام
العينه 1 | القوه (KN) | ^L(*.01mm) | المساحه(م2) | الطول الكلى (م) | تغير الطول (مم) | تغير الطول (م) | strain | stress | العينه 1 | القوه (KN) | ^L(*.01mm) | المساحه(م2) | الطول الكلى (م) | تغير الطول (مم) | تغير الطول (م) | strain | stress | العينه 1 | القوه (KN) | ^L(*.01mm) | المساحه(م2) | الطول الكلى (م) | تغير الطول (مم) | تغير الطول (م) | strain | stress
| 0 | 0 | 0.01 | 0.1 | 0 | 0 | 0 | 0 |  | 0 | 0 | 0.01 | 0.1 | 0 | 0 | 0 | 0 |  | 0 | 0 | 0.01 | 0.1 | 0 | 0 | 0 | 0
| 50 | 70 | 0.01 | 0.1 | 0.7 | 0.0007 | 0.007 | 5000 |  | 50 | 25 | 0.01 | 0.1 | 0.25 | 0.00025 | 0.0025 | 5000 |  | 50 | 15 | 0.01 | 0.1 | 0.15 | 0.00015 | 0.0015 | 5000
| 100 | 99 | 0.01 | 0.1 | 0.99 | 0.00099 | 0.0099 | 10000 |  | 100 | 85 | 0.01 | 0.1 | 0.85 | 0.00085 | 0.0085 | 10000 |  | 100 | 25 | 0.01 | 0.1 | 0.25 | 0.00025 | 0.0025 | 10000
| 150 | 120 | 0.01 | 0.1 | 1.2 | 0.0012 | 0.012 | 15000 |  | 150 | 100 | 0.01 | 0.1 | 1 | 0.001 | 0.01 | 15000 |  | 150 | 50 | 0.01 | 0.1 | 0.5 | 0.0005 | 0.005 | 15000
|  |  | 0.01 | 0.1 | 0 | 0 | 0 | 0 |  | 173 | 200 | 0.01 | 0.1 | 2 | 0.002 | 0.02 | 17300 |  | 191 | 115 | 0.01 | 0.1 | 1.15 | 0.00115 | 0.0115 | 19100
فحص القوه |  |  | مياه جوفيه 70% | [5 empty] | فحص القوه |  |  | مياه جوفيه 70% | [5 empty] | فحص القوه |  |  | مياه جوفيه 70%
رقم الخلطة5 | فحص 7أيام | [7 empty] | رقم الخلطة5 | فحص 14يوم | [7 empty] | رقم الخلطة5 | فحص28يوم
العينه 1 | القوه (KN) | ^L(*.01mm) | المساحه(م2) | الطول الكلى (م) | تغير الطول (مم) | تغير الطول (م) | strain | stress | العينه 1 | القوه (KN) | ^L(*.01mm) | المساحه(م2) | الطول الكلى (م) | تغير الطول (مم) | تغير الطول (م) | strain | stress | العينه 1 | القوه (KN) | ^L(*.01mm) | المساحه(م2) | الطول الكلى (م) | تغير الطول (مم) | تغير الطول (م) | strain | stress
| 0 | 0 | 0.01 | 0.1 | 0 | 0 | 0 | 0 |  | 0 | 0 | 0.01 | 0.1 | 0 | 0 | 0 | 0 |  | 0 | 0 | 0.01 | 0.1 | 0 | 0 | 0 | 0
| 50 | 78 | 0.01 | 0.1 | 0.78 | 0.00078 | 0.0078 | 5000 |  | 50 | 25 | 0.01 | 0.1 | 0.25 | 0.00025 | 0.0025 | 5000 |  | 50 | 12 | 0.01 | 0.1 | 0.12 | 0.00012 | 0.0012 | 5000
| 100 | 90 | 0.01 | 0.1 | 0.9 | 0.0009 | 0.009 | 10000 |  | 100 | 70 | 0.01 | 0.1 | 0.7 | 0.0007 | 0.007 | 10000 |  | 100 | 35 | 0.01 | 0.1 | 0.35 | 0.00035 | 0.0035 | 10000
| 120 | 172 | 0.01 | 0.1 | 1.72 | 0.00172 | 0.0172 | 12000 |  | 150 | 130 | 0.01 | 0.1 | 1.3 | 0.0013 | 0.013 | 15000 |  | 150 | 60 | 0.01 | 0.1 | 0.6 | 0.0006 | 0.006 | 15000
[10 empty] | 156 | 180 | 0.01 | 0.1 | 1.8 | 0.0018 | 0.018 | 15600 |  | 174 | 165 | 0.01 | 0.1 | 1.65 | 0.00165 | 0.0165 | 17400
فحص القوه |  |  | مياه جوفيه 100% | [5 empty] | فحص القوه |  |  | مياه جوفيه 100% | [5 empty] | فحص القوه |  |  | مياه جوفيه 100%
رقم الخلطة 5 | فحص 7 ايام | [7 empty] | رقم الخلطة 5 | فحص 14 يوم | [7 empty] | رقم الخلطة 5 | فحص28 يوم
العينه 1 | القوه (KN) | ^L(*.01mm) | المساحه(م2) | الطول الكلى (م) | تغير الطول (مم) | تغير الطول (م) | strain | stress | العينه 1 | القوه (KN) | ^L(*.01mm) | المساحه(م2) | الطول الكلى (م) | تغير الطول (مم) | تغير الطول (م) | strain | stress | العينه 1 | القوه (KN) | ^L(*.01mm) | المساحه(م2) | الطول الكلى (م) | تغير الطول (مم) | تغير الطول (م) | strain | stress
| 0 | 0 | 0.01 | 0.1 | 0 | 0 | 0 | 0 |  | 0 | 0 | 0.01 | 0.1 | 0 | 0 | 0 | 0 |  | 0 | 0 | 0.01 | 0.1 | 0 | 0 | 0 | 0
| 50 | 48 | 0.01 | 0.1 | 0.48 | 0.00048 | 0.0048 | 5000 |  | 50 | 24 | 0.01 | 0.1 | 0.24 | 0.00024 | 0.0024 | 5000 |  | 100 | 20 | 0.01 | 0.1 | 0.2 | 0.0002 | 0.002 | 10000
| 100 | 152 | 0.01 | 0.1 | 1.52 | 0.00152 | 0.0152 | 10000 |  | 100 | 97 | 0.01 | 0.1 | 0.97 | 0.00097 | 0.0097 | 10000 |  | 150 | 38 | 0.01 | 0.1 | 0.38 | 0.00038 | 0.0038 | 15000
| 108 | 168 | 0.01 | 0.1 | 1.68 | 0.00168 | 0.0168 | 10800 |  | 125 | 136 | 0.01 | 0.1 | 1.36 | 0.00136 | 0.0136 | 12500 |  | 180 | 120 | 0.01 | 0.1 | 1.2 | 0.0012 | 0.012 | 18000
قيم الضغط النهائية
الخلطة | 7أيام | 14يوم | 28يوم
مياه نقية | 15300 | 16800 | 20500
10 | 14500 | 15000 | 20500
30 | 12700 | 13800 | 21000
50 | 12100 | 14000 | 15300
70 | 13500 | 14000 | 20800
100 | 12000 | 14500 | 17300
نسبة المياه الجوفية في الخلطة | الهبوط
مياه عادية | 1.5
10 | 1.5
30 | 1
50 | 1
70 | 0.5
100 | 0.4

## الضغط والهبوط مياه غسيل خلاطات
فحص القوه |  | مياه عادية | [7 empty] | فحص القوه |  |  | مياه عادية | [5 empty] | فحص القوه |  |  | مياه عادية
فحص7ايام | [9 empty] | فحص 14 يوم | [8 empty] | رقم الخلطة 1 | فحص 28 يوم
القوه (KN) | ^L(*.01mm) | المساحه(م2) | الطول الكلى (م) | تغير الطول (مم) | تغير الطول (م) | strain | stress |  |  | القوه (KN) |  | ^L(*.01mm) | المساحه(م2) | الطول الكلى (م) | تغير الطول (مم) | تغير الطول (م) | strain | stress | العينه 1 | القوه (KN) | ^L(*.01mm) | المساحه(م2) | الطول الكلى (م) | تغير الطول (مم) | تغير الطول (م) | strain | stress
0 | 0 | 0.01 | 0.1 | 0 | 0 | 0 | 0 |  |  | 0 |  | 0 | 0.01 | 0.1 | 0 | 0 | 0 | 0 |  | 0 | 0 | 0.01 | 0.1 | 0 | 0 | 0 | 0
50 | 30 | 0.01 | 0.1 | 0.3 | 0.0003 | 0.003 | 5000 |  |  | 50 |  | 10 | 0.01 | 0.1 | 0.1 | 0.0001 | 0.001 | 5000 |  | 50 | 8 | 0.01 | 0.1 | 0.08 | 8e-05 | 0.0008 | 5000
100 | 53 | 0.01 | 0.1 | 0.53 | 0.00053 | 0.0053 | 10000 |  |  | 100 |  | 30 | 0.01 | 0.1 | 0.3 | 0.0003 | 0.003 | 10000 |  | 100 | 15 | 0.01 | 0.1 | 0.15 | 0.00015 | 0.0015 | 10000
150 | 94 | 0.01 | 0.1 | 0.94 | 0.00094 | 0.0094 | 15000 |  |  | 150 |  | 77 | 0.01 | 0.1 | 0.77 | 0.00077 | 0.0077 | 15000 |  | 150 | 36 | 0.01 | 0.1 | 0.36 | 0.00036 | 0.0036 | 15000
153 | 97 | 0.01 | 0.1 | 0.97 | 0.00097 | 0.0097 | 15300 |  |  | 168 |  | 90 | 0.01 | 0.1 | 0.9 | 0.0009 | 0.009 | 16800 |  | 205 | 91 | 0.01 | 0.1 | 0.91 | 0.00091 | 0.0091 | 20500
فحص مقاومة الضغط | [9 empty] | فحص مقاومة الضغط | [8 empty] | فحص مقاومة الضغط
رقم الخلطة 2 | فحص 7 ايام |  | مياه غسيل خلاطات 10% | [6 empty] | رقم الخلطة 2 | فحص 14 يوم |  | مياه غسيل خلاطات 10% | [5 empty] | رقم الخلطة 2 | فحص 28 يوم |  | مياه غسيل خلاطات 10%
العينه 1 | القوه (KN) | ^L(*.01mm) | المساحه(م2) | الطول الكلى (م) | تغير الطول (مم) | تغير الطول (م) | strain | stress |  | العينه 1 | القوه (KN) | ^L(*.01mm) | المساحه(م2) | الطول الكلى (م) | تغير الطول (مم) | تغير الطول (م) | strain | stress | العينه 1 | القوه (KN) | ^L(*.01mm) | المساحه(م2) | الطول الكلى (م) | تغير الطول (مم) | تغير الطول (م) | strain | stress
| 0 | 0 | 0.01 | 0.1 | 0 | 0 | 0 | 0 |  |  | 0 | 0 | 0.01 | 0.1 | 0 | 0 | 0 | 0 | 0 |  | 0 | 0.01 | 0.1 | 0 | 0 | 0 | 0
| 50 | 42 | 0.01 | 0.1 | 0.42 | 0.00042 | 0.0042 | 5000 |  |  | 50 | 32 | 0.01 | 0.1 | 0.32 | 0.00032 | 0.0032 | 5000 | 50 |  | 12 | 0.01 | 0.1 | 0.12 | 0.00012 | 0.0012 | 5000
| 100 | 90 | 0.01 | 0.1 | 0.9 | 0.0009 | 0.009 | 10000 |  |  | 100 | 50 | 0.01 | 0.1 | 0.5 | 0.0005 | 0.005 | 10000 | 100 |  | 21 | 0.01 | 0.1 | 0.21 | 0.00021 | 0.0021 | 10000
| 145 | 150 | 0.01 | 0.1 | 1.5 | 0.0015 | 0.015 | 14500 |  |  | 150 | 60 | 0.01 | 0.1 | 0.6 | 0.0006 | 0.006 | 15000 | 150 |  | 33 | 0.01 | 0.1 | 0.33 | 0.00033 | 0.0033 | 15000
[19 empty] | 200 |  | 50 | 0.01 | 0.1 | 0.5 | 0.0005 | 0.005 | 20000
[19 empty] | 205 |  | 70 | 0.01 | 0.1 | 0.7 | 0.0007 | 0.007 | 20500
فحص مقاومة الضغط | [9 empty] | فحص مقاومة الضغط | [8 empty] | فحص مقاومة الضغط
رقم الخلطة 3 | فحص 7 ايام |  | مياه غسيل خلاطات 30% | [6 empty] | رقم الخلطة 3 | فحص 14 يوم |  | مياه غسيل خلاطات 30% | [5 empty] | رقم الخلطة 3 | فحص 28 يوم |  | مياه غسيل خلاطات 30%
العينه 1 | القوه (KN) | ^L(*.01mm) | المساحه(م2) | الطول الكلى (م) | تغير الطول (مم) | تغير الطول (م) | strain | stress |  | العينه 1 | القوه (KN) | ^L(*.01mm) | المساحه(م2) | الطول الكلى (م) | تغير الطول (مم) | تغير الطول (م) | strain | stress | القوه (KN) |  | ^L(*.01mm) | المساحه(م2) | الطول الكلى (م) | تغير الطول (مم) | تغير الطول (م) | strain | stress
| 0 | 0 | 0.01 | 0.1 | 0 | 0 | 0 | 0 |  |  | 0 | 0 | 0.01 | 0.1 | 0 | 0 | 0 | 0 | 0 |  | 0 | 0.01 | 0.1 | 0 | 0 | 0 | 0
| 50 | 41 | 0.01 | 0.1 | 0.41 | 0.00041 | 0.0041 | 5000 |  |  | 50 | 30 | 0.01 | 0.1 | 0.3 | 0.0003 | 0.003 | 5000 | 50 |  | 8 | 0.01 | 0.1 | 0.08 | 8e-05 | 0.0008 | 5000
| 100 | 70 | 0.01 | 0.1 | 0.7 | 0.0007 | 0.007 | 10000 |  |  | 100 | 65 | 0.01 | 0.1 | 0.65 | 0.00065 | 0.0065 | 10000 | 100 |  | 21 | 0.01 | 0.1 | 0.21 | 0.00021 | 0.0021 | 10000
| 127 | 145 | 0.01 | 0.1 | 1.45 | 0.00145 | 0.0145 | 12700 |  |  | 138 | 165 | 0.01 | 0.1 | 1.65 | 0.00165 | 0.0165 | 13800 | 150 |  | 32 | 0.01 | 0.1 | 0.32 | 0.00032 | 0.0032 | 15000
[19 empty] | 200 |  | 50 | 0.01 | 0.1 | 0.5 | 0.0005 | 0.005 | 20000
[19 empty] | 210 |  | 90 | 0.01 | 0.1 | 0.9 | 0.0009 | 0.009 | 21000
فحص القوه |  |  | مياه غسيل خلاطات 50% | [6 empty] | فحص القوه |  |  | مياه غسيل خلاطات 50% | [5 empty] | فحص القوه |  |  | مياه غسيل خلاطات 50%
رقم الخلطة 4 | فحص7ايام | [8 empty] | رقم الخلطة4 | فحص 14 يوم | [7 empty] | رقم الخلطة4 | فحص28ايام
العينه 1 | القوه (KN) | ΔL(*.01mm) | المساحه(م2) | الطول الكلى (م) | تغير الطول (مم) | تغير الطول (م) | strain | stress |  | العينه 1 | القوه (KN) | ^L(*.01mm) | المساحه(م2) | الطول الكلى (م) | تغير الطول (مم) | تغير الطول (م) | strain | stress | العينه 1 | القوه (KN) | ^L(*.01mm) | المساحه(م2) | الطول الكلى (م) | تغير الطول (مم) | تغير الطول (م) | strain | stress
| 0 | 0 | 0.01 | 0.1 | 0 | 0 | 0 | 0 |  |  | 0 | 0 | 0.01 | 0.1 | 0 | 0 | 0 | 0 |  | 0 | 0 | 0.01 | 0.1 | 0 | 0 | 0 | 0
| 50 | 50 | 0.01 | 0.1 | 0.5 | 0.0005 | 0.005 | 5000 |  |  | 50 | 20 | 0.01 | 0.1 | 0.2 | 0.0002 | 0.002 | 5000 |  | 50 | 19 | 0.01 | 0.1 | 0.19 | 0.00019 | 0.0019 | 5000
| 100 | 90 | 0.01 | 0.1 | 0.9 | 0.0009 | 0.009 | 10000 |  |  | 100 | 40 | 0.01 | 0.1 | 0.4 | 0.0004 | 0.004 | 10000 |  | 100 | 39 | 0.01 | 0.1 | 0.39 | 0.00039 | 0.0039 | 10000
| 121 | 140 | 0.01 | 0.1 | 1.4 | 0.0014 | 0.014 | 12100 |  |  | 140 | 60 | 0.01 | 0.1 | 0.6 | 0.0006 | 0.006 | 14000 |  | 150 | 70 | 0.01 | 0.1 | 0.7 | 0.0007 | 0.007 | 15000
[20 empty] | 153 | 87 | 0.01 | 0.1 | 0.87 | 0.00087 | 0.0087 | 15300
فحص القوه |  |  | مياه غسيل خلاطات 70% | [6 empty] | فحص القوه |  |  | مياه غسيل خلاطات 70% | [5 empty] | فحص القوه |  |  | مياه غسيل خلاطات 70%
رقم الخلطة 4 | فحص7ايام | [8 empty] | رقم الخلطة5 | فحص 14 يوم | [7 empty] | رقم الخلطة5 | فحص28ايام
العينه 1 | القوه (KN) | ^L(*.01mm) | المساحه(م2) | الطول الكلى (م) | تغير الطول (مم) | تغير الطول (م) | strain | stress |  | العينه 1 | القوه (KN) | ^L(*.01mm) | المساحه(م2) | الطول الكلى (م) | تغير الطول (مم) | تغير الطول (م) | strain | stress | العينه 1 | القوه (KN) | ^L(*.01mm) | المساحه(م2) | الطول الكلى (م) | تغير الطول (مم) | تغير الطول (م) | strain | stress
| 0 | 0 | 0.01 | 0.1 | 0 | 0 | 0 | 0 |  |  | 0 | 0 | 0.01 | 0.1 | 0 | 0 | 0 | 0 |  | 0 | 0 | 0.01 | 0.1 | 0 | 0 | 0 | 0
| 50 | 51 | 0.01 | 0.1 | 0.51 | 0.00051 | 0.0051 | 5000 |  |  | 50 | 31 | 0.01 | 0.1 | 0.31 | 0.00031 | 0.0031 | 5000 |  | 50 | 19 | 0.01 | 0.1 | 0.19 | 0.00019 | 0.0019 | 5000
| 100 | 77 | 0.01 | 0.1 | 0.77 | 0.00077 | 0.0077 | 10000 |  |  | 100 | 42 | 0.01 | 0.1 | 0.42 | 0.00042 | 0.0042 | 10000 |  | 100 | 39 | 0.01 | 0.1 | 0.39 | 0.00039 | 0.0039 | 10000
| 135 | 127 | 0.01 | 0.1 | 1.27 | 0.00127 | 0.0127 | 13500 |  |  | 140 | 104 | 0.01 | 0.1 | 1.04 | 0.00104 | 0.0104 | 14000 |  | 150 | 70 | 0.01 | 0.1 | 0.7 | 0.0007 | 0.007 | 15000
[20 empty] | 200 | 88 | 0.01 | 0.1 | 0.88 | 0.00088 | 0.0088 | 20000
[20 empty] | 208 | 98 | 0.01 | 0.1 | 0.98 | 0.00098 | 0.0098 | 20800
فحص القوه |  |  | مياه غسيل خلاطات 100% | [6 empty] | فحص القوه |  |  | مياه غسيل خلاطات 100% | [5 empty] | فحص القوه |  |  | مياه جوفيه 100%
رقم الخلطة 6 | فحص 7 ايام | [8 empty] | رقم الخلطة 6 | فحص 14 يوم | [7 empty] | رقم الخلطة 5 | فحص28 يوم
العينه 1 | القوه (KN) | ^L(*.01mm) | المساحه(م2) | الطول الكلى (م) | تغير الطول (مم) | تغير الطول (م) | strain | stress |  | العينه 1 | القوه (KN) | ^L(*.01mm) | المساحه(م2) | الطول الكلى (م) | تغير الطول (مم) | تغير الطول (م) | strain | stress | العينه 1 | القوه (KN) | ^L(*.01mm) | المساحه(م2) | الطول الكلى (م) | تغير الطول (مم) | تغير الطول (م) | strain | stress
| 0 | 0 | 0.01 | 0.1 | 0 | 0 | 0 | 0 |  |  | 0 | 0 | 0.01 | 0.1 | 0 | 0 | 0 | 0 |  | 0 | 0 | 0.01 | 0.1 | 0 | 0 | 0 | 0
| 50 | 32 | 0.01 | 0.1 | 0.32 | 0.00032 | 0.0032 | 5000 |  |  | 50 | 20 | 0.01 | 0.1 | 0.2 | 0.0002 | 0.002 | 5000 |  | 50 | 18 | 0.01 | 0.1 | 0.18 | 0.00018 | 0.0018 | 5000
| 100 | 50 | 0.01 | 0.1 | 0.5 | 0.0005 | 0.005 | 10000 |  |  | 100 | 43 | 0.01 | 0.1 | 0.43 | 0.00043 | 0.0043 | 10000 |  | 100 | 40 | 0.01 | 0.1 | 0.4 | 0.0004 | 0.004 | 10000
| 120 | 120 | 0.01 | 0.1 | 1.2 | 0.0012 | 0.012 | 12000 |  |  | 145 | 125 | 0.01 | 0.1 | 1.25 | 0.00125 | 0.0125 | 14500 |  | 150 | 95 | 0.01 | 0.1 | 0.95 | 0.00095 | 0.0095 | 15000
[20 empty] | 173 | 150 | 0.01 | 0.1 | 1.5 | 0.0015 | 0.015 | 17300
انفعال عند 100 KN
الخلطة | 7أيام | 14يوم | 28يوم
مياه نقية | 0.0053 | 0.003 | 0.0015
10%خلاطات | 0.009 | 0.005 | 0.0021
30 | 0.007 | 0.0065 | 0.0021
50 | 0.009 | 0.004 | 0.0039
70 | 0.0077 | 0.0042 | 0.004
100 | 0.005 | 0.0043 | 0.004
قيم الضغط النهائية
[6 empty] | الخلطة | 7أيام | 14يوم | 28يوم
[6 empty] | الخلاطات | 7 | 14 | 28
[6 empty] | مياه نقية | 15300 | 16800 | 20500
[6 empty] | 10% | 14500 | 15000 | 20500
[6 empty] | 30% | 12700 | 13800 | 21000
[6 empty] | 50% | 12100 | 14000 | 15300
[6 empty] | 70% | 13500 | 14000 | 20800
[6 empty] | 100% | 12000 | 14500 | 17300
نسبة مياه غسيل خلاطات في الخلطة | الهبوط
مياه عادية | 1.5
10 | 0.6
30 | 0.6
50 | 0.4
70 | 0.5
100 | 0.3

## الضغط والهبوط لمياه غسيل سيارات
فحص القوه |  | مياه عادية | [5 empty] | فحص القوه |  |  | مياه عادية | [5 empty] | فحص القوه |  |  | مياه عادية
فحص7ايام | [7 empty] | فحص14ايام | [8 empty] | رقم الخلطة 1 | فحص28ايام
القوه (KN) | ^L(*.01mm) | المساحه(م2) | الطول الكلى (م) | تغير الطول (مم) | تغير الطول (م) | strain | stress | القوه (KN) |  | ^L(*.01mm) | المساحه(م2) | الطول الكلى (م) | تغير الطول (مم) | تغير الطول (م) | strain | stress | العينه 1 | القوه (KN) | ^L(*.01mm) | المساحه(م2) | الطول الكلى (م) | تغير الطول (مم) | تغير الطول (م) | strain | stress
0 | 0 | 0.01 | 0.1 | 0 | 0 | 0 | 0 | 0 |  | 0 | 0.01 | 0.1 | 0 | 0 | 0 | 0 |  | 0 | 0 | 0.01 | 0.1 | 0 | 0 | 0 | 0
50 | 30 | 0.01 | 0.1 | 0.3 | 0.0003 | 0.003 | 5000 | 50 |  | 10 | 0.01 | 0.1 | 0.1 | 0.0001 | 0.001 | 5000 |  | 50 | 8 | 0.01 | 0.1 | 0.08 | 8e-05 | 0.0008 | 5000
100 | 53 | 0.01 | 0.1 | 0.53 | 0.00053 | 0.0053 | 10000 | 100 |  | 30 | 0.01 | 0.1 | 0.3 | 0.0003 | 0.003 | 10000 |  | 100 | 15 | 0.01 | 0.1 | 0.15 | 0.00015 | 0.0015 | 10000
150 | 94 | 0.01 | 0.1 | 0.94 | 0.00094 | 0.0094 | 15000 | 150 |  | 77 | 0.01 | 0.1 | 0.77 | 0.00077 | 0.0077 | 15000 |  | 150 | 36 | 0.01 | 0.1 | 0.36 | 0.00036 | 0.0036 | 15000
153 | 97 | 0.01 | 0.1 | 0.97 | 0.00097 | 0.0097 | 15300 | 168 |  | 90 | 0.01 | 0.1 | 0.9 | 0.0009 | 0.009 | 16800 |  | 205 | 91 | 0.01 | 0.1 | 0.91 | 0.00091 | 0.0091 | 20500
فحص القوه |  | مياه غسيل السيارات30% | [6 empty] | فحص القوه |  | مياه غسيل السيارات30% | [5 empty] | فحص القوه |  | مياه غسيل السيارات30%
فحص7ايام | [8 empty] | فحص14ايام | [7 empty] | فحص28ايام
القوه (KN) | ^L(*.01mm) | المساحه(م2) | الطول الكلى (م) | تغير الطول (مم) | تغير الطول (م) | stress | strain |  | القوه (KN) | ^L(*.01mm) | المساحه(م2) | الطول الكلى (م) | تغير الطول (مم) | تغير الطول (م) | strain | stress | القوه (KN) | ^L(*.01mm) | المساحه(م2) | الطول الكلى (م) | تغير الطول (مم) | تغير الطول (م) | strain | stress
0 | 0 | 0.01 | 0.1 | 0 | 0 | 0 | 0 |  | 0 | 0 | 0.01 | 0.1 | 0 | 0 | 0 | 0 | 0 | 0 | 0.01 | 0.1 | 0 | 0 | 0 | 0
50 | 28 | 0.01 | 0.1 | 0.28 | 0.00028 | 0.0028 | 5000 |  | 50 | 22 | 0.01 | 0.1 | 0.22 | 0.00022 | 0.0022 | 5000 | 50 | 12 | 0.01 | 0.1 | 0.12 | 0.00012 | 0.0012 | 5000
100 | 55 | 0.01 | 0.1 | 0.55 | 0.00055 | 0.0055 | 10000 |  | 100 | 40 | 0.01 | 0.1 | 0.4 | 0.0004 | 0.004 | 10000 | 100 | 38 | 0.01 | 0.1 | 0.38 | 0.00038 | 0.0038 | 10000
138 | 120 | 0.01 | 0.1 | 1.2 | 0.0012 | 0.012 | 13800 |  | 150 | 80 | 0.01 | 0.1 | 0.8 | 0.0008 | 0.008 | 15000 | 150 | 77 | 0.01 | 0.1 | 0.77 | 0.00077 | 0.0077 | 15000
[9 empty] | 161 | 95 | 0.01 | 0.1 | 0.95 | 0.00095 | 0.0095 | 16100 | 170 | 150 | 0.01 | 0.1 | 1.5 | 0.0015 | 0.015 | 17000
فحص القوه |  | مياه غسيل السيارات70% | [6 empty] | فحص القوه |  | مياه غسيل السيارات70% | [5 empty] | فحص القوه |  | مياه غسيل السيارات70%
فحص7ايام | [8 empty] | فحص14ايام | [7 empty] | فحص28ايام
القوه (KN) | ^L(*.01mm) | المساحه(م2) | الطول الكلى (م) | تغير الطول (مم) | تغير الطول (م) | stress | strain |  | القوه (KN) | ^L(*.01mm) | المساحه(م2) | الطول الكلى (م) | تغير الطول (مم) | تغير الطول (م) | strain | stress | القوه (KN) | ^L(*.01mm) | المساحه(م2) | الطول الكلى (م) | تغير الطول (مم) | تغير الطول (م) | strain | stress
0 | 0 | 0.01 | 0.1 | 0 | 0 | 0 | 0 |  | 0 | 0 | 0.01 | 0.1 | 0 | 0 | 0 | 0 | 0 | 0 | 0.01 | 0.1 | 0 | 0 | 0 | 0
50 | 35 | 0.01 | 0.1 | 0.35 | 0.00035 | 0.0035 | 5000 |  | 50 | 15 | 0.01 | 0.1 | 0.15 | 0.00015 | 0.0015 | 5000 | 50 | 11 | 0.01 | 0.1 | 0.11 | 0.00011 | 0.0011 | 5000
100 | 50 | 0.01 | 0.1 | 0.5 | 0.0005 | 0.005 | 10000 |  | 100 | 33 | 0.01 | 0.1 | 0.33 | 0.00033 | 0.0033 | 10000 | 100 | 30 | 0.01 | 0.1 | 0.3 | 0.0003 | 0.003 | 10000
107 | 110 | 0.01 | 0.1 | 1.1 | 0.0011 | 0.011 | 10700 |  | 130 | 100 | 0.01 | 0.1 | 1 | 0.001 | 0.01 | 13000 | 150 | 100 | 0.01 | 0.1 | 1 | 0.001 | 0.01 | 15000
0 | 0 | 0.01 | 0.1 | 0 | 0 | 0 | 0 | [9 empty] | 160 | 126 | 0.01 | 0.1 | 1.26 | 0.00126 | 0.0126 | 16000
فحص القوه |  | مياه غسيل السيارات100% | [6 empty] | فحص القوه |  | مياه غسيل السيارات100% | [5 empty] | فحص القوه |  | مياه غسيل السيارات100%
فحص7ايام | [8 empty] | فحص14ايام | [7 empty] | فحص28ايام
القوه (KN) | ^L(*.01mm) | المساحه(م2) | الطول الكلى (م) | تغير الطول (مم) | تغير الطول (م) | stress | strain |  | القوه (KN) | ^L(*.01mm) | المساحه(م2) | الطول الكلى (م) | تغير الطول (مم) | تغير الطول (م) | strain | stress | القوه (KN) | ^L(*.01mm) | المساحه(م2) | الطول الكلى (م) | تغير الطول (مم) | تغير الطول (م) | strain | stress
0 | 0 | 0.01 | 0.1 | 0 | 0 | 0 | 0 |  | 0 | 0 | 0.01 | 0.1 | 0 | 0 | 0 | 0 | 0 | 0 | 0.01 | 0.1 | 0 | 0 | 0 | 0
50 | 42 | 0.01 | 0.1 | 0.42 | 0.00042 | 0.0042 | 5000 |  | 50 | 38 | 0.01 | 0.1 | 0.38 | 0.00038 | 0.0038 | 5000 | 50 | 26 | 0.01 | 0.1 | 0.26 | 0.00026 | 0.0026 | 5000
100 | 63 | 0.01 | 0.1 | 0.63 | 0.00063 | 0.0063 | 10000 |  | 100 | 60 | 0.01 | 0.1 | 0.6 | 0.0006 | 0.006 | 10000 | 100 | 42 | 0.01 | 0.1 | 0.42 | 0.00042 | 0.0042 | 10000
130 | 115 | 0.01 | 0.1 | 1.15 | 0.00115 | 0.0115 | 13000 |  | 140 | 150 | 0.01 | 0.1 | 1.5 | 0.0015 | 0.015 | 14000 | 150 | 57 | 0.01 | 0.1 | 0.57 | 0.00057 | 0.0057 | 15000
[17 empty] | 190 | 128 | 0.01 | 0.1 | 1.28 | 0.00128 | 0.0128 | 19000
قيم الضغط النهائية
الخلطة | 7أيام | 14يوم | 28يوم
مياه عادية | 15300 | 16800 | 20500
30% | 13800 | 16100 | 17000
70% | 10700 | 13000 | 16000
100% | 13000 | 14000 | 19000
الانفعال
الخلطة | 7أيام | 14يوم | 28يوم
0% | 0.0053 | 0.003 | 0.0015
30% | 0.0055 | 0.004 | 0.0012
70% | 0.005 | 0.0033 | 0.003
100% | 0.0063 | 0.006 | 0.0042
الخلطة | الهبوط
مياه عادية | 1.5
30% | 1
70% | 0.9
100% | 1.3

## الشد والامتصاص
جدول الامتصاص بعد 7 ايام
نسبة مياه غسيل خلاطات | الكتلة جافه | الكتلة رطبه | نسبة الامتصاص
0% | 2200 | 2314 | 0.05181818
10% | 2120 | 2280 | 0.0754717
30% | 2272 | 2356 | 0.03697183
50% | 2300 | 2380 | 0.03478261
70% | 2277 | 2456 | 0.07861221
100% | 2262 | 2434 | 0.0760389
جدول الامتصاص بعد 7 ايام
نسبة المياه الجوفية | الكتلة جافه | الكتلة رطبه | نسبة الامتصاص
0% | 2256 | 2299.2 | 0.01914894
10% | 2195.8 | 2364 | 0.07660078
30% | 2190 | 2340 | 0.06849315
50% | 2210 | 2334 | 0.0561086
70% | 2262 | 2426 | 0.07250221
100% | 2088.4 | 2265 | 0.08456234
جدول الامتصاص بعد 28 يوم
نسبة مياه غسيل خلاطات | الكتلة جافه | الكتلة رطبه | نسبة الامتصاص
0% | 2162 | 2270 | 0.04995375
10% | 2168 | 2306 | 0.06365314
30% | 2218 | 2380 | 0.07303877
50% | 2208 | 2380 | 0.07789855
70% | 2317 | 2397 | 0.03452741
100% | 2387 | 2450 | 0.02639296
جدول الامتصاص بعد28 ايام
نسبة المياه الجوفية | الكتلة جافه | الكتلة رطبه | نسبة الامتصاص
0% | 2162 | 2270 | 0.04995375
10% | 2228 | 2320 | 0.04129264
30% | 2292 | 2384 | 0.04013962
50% | 2258 | 2338 | 0.03542958
70% | 2212 | 2342 | 0.05877034
100% | 2184 | 2384 | 0.09157509
جدول الامتصاص بعد 7 أيام
نسبة مياه غسيل السيارات | الكتلة جافه | الكتلة رطبه | نسبة الامتصاص
30سيارات% | 2216 | 2406 | 0.08574007
70سيارات% | 2158 | 2344 | 0.08619092
100سيارات | 2250 | 2422 | 0.07644444
جدول الامتصاص بعد 28 يوم
نسبة مياه غسيل السيارات | الكتلة جافه | الكتلة رطبه | نسبة الامتصاص
30 | 2278 | 2394 | 0.05092186
70 | 2136 | 2313 | 0.08286517
100 | 2219 | 2387 | 0.07570978
نسبة المياه الجوفية | امتصاص بعد 7ايام |  | امتصاص بعد 28 يوم
30 | 0.06849315 |  | 0.04013962
70 | 0.07250221 |  | 0.05877034
100 | 0.08456234 |  | 0.09157509
نسبة مياه غسيل خلاطات | امتصاص بعد 7ايام |  | امتصاص بعد 28 يوم
30 | 0.03697183 |  | 0.07303877
70 | 0.07861221 |  | 0.03452741
100 | 0.0760389 |  | 0.02639296
نسبة مياه غسيل الخلاطات (%) | قوة الكسر للاسطوانة 7 أيام (KN ) | قوة الكسر للاسطوانة 28 يوم (KN ) | الشد بعد 7 أيام (KN/m2) | الشد بعد 28 يوم (KN/m2)
مياه عادية | 37 | 60 | 1177.747 | 1909.859
10 | 40 | 52 | 1273.24 | 1655.211
30 | 48 | 52 | 1527.887 | 1655.211
50 | 30 | 38 | 954.9297 | 1209.578
70 | 45 | 47 | 1432.394 | 1496.056
100 | 45 | 50 | 1432.394 | 1591.549
القطر | 0.1
الارتفاع | 0.2
المساحة = | = PI * 0.1 * 0.2 = | 0.06283185
0.06283185
0.06283185
0.06283185
0.06283185
0.06283185
نسبة المياه الجوفية(%) | قوة الكسر للاسطوانة 7 أيام (KN ) | قوة الكسر للاسطوانة 28 يوم (KN ) | الشد بعد 7 أيام (KN/m2) | الشد بعد 28 يوم (KN/m2)
مياه عادية | 37 | 60 | 1177.747 | 1909.859
10 | 37 | 60 | 1177.747 | 1909.859
30 | 35 | 53 | 1114.085 | 1687.042
50 | 37 | 46 | 1177.747 | 1464.225
70 | 40 | 48 | 1273.24 | 1527.887
100 | 38 | 49 | 1209.578 | 1559.718
نسبة مياه غسيل السيارات (%) | قوة الكسر للاسطوانة 7 أيام (KN ) | قوة الكسر للاسطوانة 28 يوم (KN ) | الشد بعد 7 أيام (KN/m2) | الشد بعد 28 يوم (KN/m2)
0 | 36 | 57 | 1145.916 | 1814.366
30 | 48 | 56 | 1527.887 | 1782.535
70 | 36 | 57 | 1145.916 | 1814.366
100 | 38 | 55 | 1209.578 | 1750.704
نسبة المياه الجوفية(%) | قوة الكسر للاسطوانة 7 أيام (KN ) | قوة الكسر للاسطوانة 28 يوم (KN ) | الشد بعد 7 أيام (KN/m2) | الشد بعد 28 يوم (KN/m2)
مياه عادية | 37 | 60 | 1177.747 | 1909.859
30 | 35 | 53 | 1114.085 | 1687.042
70 | 40 | 48 | 1273.24 | 1527.887
100 | 38 | 49 | 1209.578 | 1559.718
نسبة مياه غسيل الخلاطات (%) | قوة الكسر للاسطوانة 7 أيام (KN ) | قوة الكسر للاسطوانة 28 يوم (KN ) | الشد بعد 7 أيام (KN/m2) | الشد بعد 28 يوم (KN/m2)
مياه عادية | 37 | 60 | 1177.747 | 1909.859
30 | 48 | 52 | 1527.887 | 1655.211
70 | 45 | 47 | 1432.394 | 1496.056
100 | 45 | 50 | 1432.394 | 1591.549