## ورقة1
[6 empty] | باضافات B-300 | [11 empty] | باضافات B-300 الاسطواني
رقم العينة | ساعة الصب | تاريخ الصب | تاريخ الكسر | عمر الخرسانة | وزن العينة(غم) | أبعاد العينة | مساحة الوجه(سم2) | حمل الكسر KN | مقاومة الضغط N/MM^2 |  | عمر الخرسانة باليوم |  | رقم العينة | ساعة الصب | تاريخ الصب | تاريخ الكسر | عمر الخرسانة | وزن العينة(غم) | أبعاد العينة | مساحة الوجه(سم2) | حمل الكسر KN | مقاومة الضغط N/MM^2
1 | 22:30 | 2014-09-29 | 2014-09-30 | يوم واحد | 2409.5 | 10*10*10 | 100 | 88.67 | 8.867 | average |  |  | 1 | 22:30 | 2014-09-29 | 2014-10-13 | أربعة عشر يوما | 3912.8 | 10*20 | 78.5 | 213.2 | 27.16
2 | 22:30 | 2014-09-29 | 2014-09-30 | يوم واحد | 2390.3 | 10*10*10 | 100 | 95.45 | 9.545 | 9.206 | 1 | 1 | 2 | 22:30 | 2014-09-29 | 2014-10-27 | ثمانية وعشرون يوما | 3926.3 | 10*20 | 78.5 | 243.7 | 31.04
3 | 22:30 | 2014-09-29 | 2014-10-02 | ثلاثة أيام | 2418 | 10*10*10 | 100 | 132.143 | 13.2143 | average |  | 3 | 3 | 22:30 | 2014-09-29 | 2014-11-24 | ستة وخمسون يوما | 3868.7 | 10*20 | 78.5 | 281.4 | 35.85
4 | 22:30 | 2014-09-29 | 2014-10-02 | ثلاثة أيام | 2380 | 10*10*10 | 100 | 154.6 | 15.46 | 14.33715 | 3 | 7
5 | 22:30 | 2014-09-29 | 2014-10-06 | سبعة أيام | 2406.5 | 10*10*10 | 100 | 232.3 | 23.23 | average |  | 14
6 | 22:30 | 2014-09-29 | 2014-10-06 | سبعة أيام | 2389 | 10*10*10 | 100 | 184.2 | 18.42 | 20.825 | 7 | 28
7 | 22:30 | 2014-09-29 | 2014-10-13 | أربعة عشر يوما | 2394 | 10*10*10 | 100 | 171.899 | 17.19 | average |  | 56
8 | 22:30 | 2014-09-29 | 2014-10-13 | أربعة عشر يوما | 2445.42 | 10*10*10 | 100 | 245.34 | 24.534 | 20.862 | 14 | 90
9 | 22:30 | 2014-09-29 | 2014-10-27 | ثمانية وعشرون يوما | 2399 | 10*10*10 | 100 | 210 | 21 | average
10 | 22:30 | 2014-09-29 | 2014-10-27 | ثمانية وعشرون يوما | 2351.5 | 10*10*10 | 100 | 212 | 21.2 | 21.1 | 28
11 | 22:30 | 2014-09-29 | 2014-11-24 | ستة وخمسون يوما | 2396.2 | 10*10*10 | 100 | 266.5 | 26.65 | average
12 | 22:30 | 2014-09-29 | 2014-11-24 | ستة وخمسون يوما | 2402.8 | 10*10*10 | 100 | 363.351 | 36.3351 | 31.49255 | 56
13 | 22:30 | 2014-09-29 | 2014-12-27 | تسعون يوما | 2367.4 | 10*10*10 | 100 | 335.3 | 33.53 | average
14 | 22:30 | 2014-09-29 | 2014-12-27 | تسعون يوما | 2382.4 | 10*10*10 | 100 | 352.4 | 35.24 | 34.385 | 90
بدون اضافات B-400 الاسطواني
[13 empty] | رقم العينة | ساعة الصب | تاريخ الصب | تاريخ الكسر | عمر الخرسانة | وزن العينة(غم) | أبعاد العينة | مساحة الوجه(سم2) | حمل الكسر KN | مقاومة الضغط N/MM^2
[13 empty] | 1 | 12:00 | 2014-10-01 | 2014-10-15 | أربعة عشر يوما | 3873.6 | 10*20 | 78.5 | 254.6 | 32.4
[13 empty] | 2 | 12:00 | 2014-10-01 | 2014-10-29 | ثمانية وعشرون يوما | 3886.8 | 10*20 | 78.5 | 324.4 | 41.3
[6 empty] | بدون اضافات B-400 | [6 empty] | 3 | 12:00 | 2014-10-01 | 2014-11-26 | ستة وخمسون يوما | 3912.8 | 10*20 | 78.5 | 363.5 | 46.3
رقم العينة | ساعة الصب | تاريخ الصب | تاريخ الكسر | عمر الخرسانة | وزن العينة(غم) | أبعاد العينة | مساحة الوجه(سم2) | حمل الكسر KN | مقاومة الضغط N/MM^2 |  | عمر الخرسانة باليوم
1 | 12:00 | 2014-10-01 | 2014-10-02 | يوم واحد | 2390 | 10*10*10 | 100 | 98.14 | 9.814 | average
2 | 12:00 | 2014-10-01 | 2014-10-02 | يوم واحد | 2428 | 10*10*10 | 100 | 102.6 | 10.26 | 10.037 | 1
3 | 12:00 | 2014-10-01 | 2014-10-04 | ثلاثة أيام | 2376 | 10*10*10 | 100 | 164.2 | 16.42 | average |  | 1
4 | 12:00 | 2014-10-01 | 2014-10-04 | ثلاثة أيام | 2356 | 10*10*10 | 100 | 162.1 | 16.21 | 16.315 | 3 | 3
5 | 12:00 | 2014-10-01 | 2014-10-08 | سبعة أيام | 2408.5 | 10*10*10 | 100 | 334.031 | 33.403 | average |  | 7
6 | 12:00 | 2014-10-01 | 2014-10-08 | سبعة أيام | 2393.5 | 10*10*10 | 100 | 300.785 | 30.0785 | 31.74075 | 7 | 14
7 | 12:00 | 2014-10-01 | 2014-10-15 | أربعة عشر يوما | 2399 | 10*10*10 | 100 | 330.59 | 33.06 | average |  | 28
8 | 12:00 | 2014-10-01 | 2014-10-15 | أربعة عشر يوما | 2351.5 | 10*10*10 | 100 | 388.9 | 38.89 | 35.975 | 14 | 56
9 | 12:00 | 2014-10-01 | 2014-10-29 | ثمانية وعشرون يوما | 2413.3 | 10*10*10 | 100 | 412.711 | 41.711 | average |  | 90
10 | 12:00 | 2014-10-01 | 2014-10-29 | ثمانية وعشرون يوما | 2394.8 | 10*10*10 | 100 | 402.92 | 40.292 | 41.0015 | 28
11 | 12:00 | 2014-10-01 | 2014-11-26 | ستة وخمسون يوما | 2376.4 | 10*10*10 | 100 | 422.9 | 42.29 | average
12 | 12:00 | 2014-10-01 | 2014-11-26 | ستة وخمسون يوما | 2386.6 | 10*10*10 | 100 | 491.9 | 49.19 | 45.74 | 56
13 | 12:00 | 2014-10-01 | 2014-12-29 | تسعون يوما | 2389 | 10*10*10 | 100 | 533.5 | 53.35 | average
14 | 12:00 | 2014-10-01 | 2014-12-29 | تسعون يوما | 2374 | 10*10*10 | 100 | 556.3 | 55.63 | 54.49 | 90
B-600 باضافات
رقم العينة | ساعة الصب | تاريخ الصب | تاريخ الكسر | عمر الخرسانة | وزن العينة(غم) | أبعاد العينة | مساحة الوجه(سم2) | حمل الكسر KN | مقاومة الضغط N/MM^2 |  | عمر الخرسانة باليوم
1 | 23:30 | 2014-10-13 | 2014-10-14 | يوم واحد | 2438 | 10*10*10 | 100 | 145 | 14.5 | average
2 | 23:30 | 2014-10-13 | 2014-10-14 | يوم واحد | 2445 | 10*10*10 | 100 | 136 | 13.6 | 14.05 | 1
3 | 23:30 | 2014-10-13 | 2014-10-16 | ثلاثة أيام | 2405 | 10*10*10 | 100 | 327.1 | 32.71 | average |  | 1 | [5 empty] | باضافات B-600 الاسطواني
4 | 23:30 | 2014-10-13 | 2014-10-16 | ثلاثة أيام | 2391.5 | 10*10*10 | 100 | 293.3 | 29.33 | 31.02 | 3 | 3 | رقم العينة | ساعة الصب | تاريخ الصب | تاريخ الكسر | عمر الخرسانة | وزن العينة(غم) | أبعاد العينة | مساحة الوجه(سم2) | حمل الكسر KN | مقاومة الضغط N/MM^2
5 | 23:30 | 2014-10-13 | 2014-10-20 | سبعة أيام | 2387 | 10*10*10 | 100 | 400.15 | 40.015 | average |  | 7 | 1 | 12:00 | 2014-10-13 | 2014-10-27 | أربعة عشر يوما | 3883.1 | 10*20 | 78.5 | 352.2 | 44.86
6 | 23:30 | 2014-10-13 | 2014-10-20 | سبعة أيام | 2364 | 10*10*10 | 100 | 346.2 | 34.62 | 37.3175 | 7 | 14 | 2 | 12:00 | 2014-10-13 | 2014-11-10 | ثمانية وعشرون يوما | 3908.8 | 10*20 | 78.5 | 434.5 | 55.35
7 | 23:30 | 2014-10-13 | 2014-10-27 | أربعة عشر يوما | 2410 | 10*10*10 | 100 | 408 | 40.8 | average |  | 28 | 3 | 12:00 | 2014-10-13 | 2014-12-08 | ستة وخمسون يوما | 3895.7 | 10*20 | 78.5 | 477.1 | 60.77
8 | 23:30 | 2014-10-13 | 2014-10-27 | أربعة عشر يوما | 2415 | 10*10*10 | 100 | 334 | 33.4 | 37.1 | 14 | 56
9 | 23:30 | 2014-10-13 | 2014-11-10 | ثمانية وعشرون يوما | 2418.2 | 10*10*10 | 100 | 533.313 | 53.3313 | average |  | 90
10 | 23:30 | 2014-10-13 | 2014-11-10 | ثمانية وعشرون يوما | 2354.6 | 10*10*10 | 100 | 501.523 | 50.1523 | 51.7418 | 28
11 | 23:30 | 2014-10-13 | 2014-12-08 | ستة وخمسون يوما | 2373.2 | 10*10*10 | 100 | 483.962 | 48.96 | average
12 | 23:30 | 2014-10-13 | 2014-12-08 | ستة وخمسون يوما | 2354.2 | 10*10*10 | 100 | 568.433 | 56.84 | 52.9 | 56
13 | 23:30 | 2014-10-13 | 2014-01-11 | تسعون يوما | 2356 | 10*10*10 | 100 | 584.4 | 58.44 | average
14 | 23:30 | 2014-10-13 | 2014-01-11 | تسعون يوما | 2378 | 10*10*10 | 100 | 577.5 | 57.75 | 58.095 | 90
B-600 بدون اضافات
رقم العينة | ساعة الصب | تاريخ الصب | تاريخ الكسر | عمر الخرسانة | وزن العينة(غم) | أبعاد العينة | مساحة الوجه(سم2) | حمل الكسر KN | مقاومة الضغط N/MM^2 |  | عمر الخرسانة باليوم | [6 empty] | بدون اضافات B-600 الاسطواني
1 | 22:30 | 2014-10-12 | 2014-10-13 | يوم واحد | 2429.5 | 10*10*10 | 100 | 161.4 | 16.14 | average |  |  | رقم العينة | ساعة الصب | تاريخ الصب | تاريخ الكسر | عمر الخرسانة | وزن العينة(غم) | أبعاد العينة | مساحة الوجه(سم2) | حمل الكسر KN | مقاومة الضغط N/MM^2
2 | 22:30 | 2014-10-12 | 2014-10-13 | يوم واحد | 2377.5 | 10*10*10 | 100 | 155.5 | 15.55 | 15.845 | 1 |  | 1 | 12:00 | 2014-10-12 | 2014-10-26 | أربعة عشر يوما | 3866.8 | 10*20 | 78.5 | 323.5 | 41.21
3 | 22:30 | 2014-10-12 | 2014-10-15 | ثلاثة أيام | 2389.7 | 10*10*10 | 100 | 313.5 | 31.35 | average |  | 1 | 2 | 12:00 | 2014-10-12 | 2014-11-09 | ثمانية وعشرون يوما | 3878.8 | 10*20 | 78.5 | 443.8 | 56.53
4 | 22:30 | 2014-10-12 | 2014-10-15 | ثلاثة أيام | 2414.7 | 10*10*10 | 100 | 295.3 | 29.53 | 30.44 | 3 | 3 | 3 | 12:00 | 2014-10-12 | 2014-12-07 | ستة وخمسون يوما | 3877.9 | 10*20 | 78.5 | 480.4 | 612
5 | 22:30 | 2014-10-12 | 2014-10-19 | سبعة أيام | 2366 | 10*10*10 | 100 | 345.6 | 34.56 | average |  | 7
6 | 22:30 | 2014-10-12 | 2014-10-19 | سبعة أيام | 2376 | 10*10*10 | 100 | 370.23 | 37.023 | 35.7915 | 7 | 14
7 | 22:30 | 2014-10-12 | 2014-10-26 | أربعة عشر يوما | 2377 | 10*10*10 | 100 | 397 | 39.7 | average |  | 28
8 | 22:30 | 2014-10-12 | 2014-10-26 | أربعة عشر يوما | 2387 | 10*10*10 | 100 | 359.4 | 35.94 | 37.82 | 14 | 56
9 | 22:30 | 2014-10-12 | 2014-11-09 | ثمانية وعشرون يوما | 2383.8 | 10*10*10 | 100 | 509.161 | 50.9161 | average |  | 90
10 | 22:30 | 2014-10-12 | 2014-11-09 | ثمانية وعشرون يوما | 2362.8 | 10*10*10 | 100 | 457.564 | 45.7564 | 48.33625 | 28
11 | 22:30 | 2014-10-12 | 2014-12-07 | ستة وخمسون يوما | 2373.6 | 10*10*10 | 100 | 614.837 | 61.48 | average
12 | 22:30 | 2014-10-12 | 2014-12-07 | ستة وخمسون يوما | 2397.8 | 10*10*10 | 100 | 579.78 | 57.98 | 59.73 | 56
13 | 22:30 | 2014-10-12 | 2014-01-10 | تسعون يوما | 2372.3 | 10*10*10 | 100 | 616.4 | 61.64 | average
14 | 22:30 | 2014-10-12 | 2014-01-10 | تسعون يوما | 2384.2 | 10*10*10 | 100 | 621.3 | 62.13 | 61.885 | 90
B-600 باضافات بدون فولية
رقم العينة | ساعة الصب | تاريخ الصب | تاريخ الكسر | عمر الخرسانة | وزن العينة(غم) | أبعاد العينة | مساحة الوجه(سم2) | حمل الكسر KN | مقاومة الضغط N/MM^2 |  | عمر الخرسانة باليوم
1 | 23:15 | 2014-10-26 | 2014-10-27 | يوم واحد | 2389.3 | 10*10*10 | 100 | 176.8 | 17.68 | average | [7 empty] | باضافات بدون فولية B-600 الاسطواني
2 | 23:15 | 2014-10-26 | 2014-10-27 | يوم واحد | 2390.3 | 10*10*10 | 100 | 165.7 | 16.57 | 17.125 | 1 |  | رقم العينة | ساعة الصب | تاريخ الصب | تاريخ الكسر | عمر الخرسانة | وزن العينة(غم) | أبعاد العينة | مساحة الوجه(سم2) | حمل الكسر KN | مقاومة الضغط N/MM^2
3 | 23:15 | 2014-10-26 | 2014-10-29 | ثلاثة أيام | 2401.5 | 10*10*10 | 100 | 277.8 | 27.78 | average |  |  | 1 | 12:00 | 2014-10-26 | 2014-11-09 | أربعة عشر يوما | 3878.7 | 10*20 | 78.5 | 357.4 | 45.53
4 | 23:15 | 2014-10-26 | 2014-10-29 | ثلاثة أيام | 2419.5 | 10*10*10 | 100 | 334.3 | 33.43 | 30.605 | 3 |  | 2 | 12:00 | 2014-10-26 | 2014-11-23 | ثمانية وعشرون يوما | 3914.5 | 10*20 | 78.5 | 457.3 | 58.25
5 | 22:30 | 2014-10-26 | 2014-11-02 | سبعة أيام | 2376.6 | 10*10*10 | 100 | 444.7 | 44.47 | average
6 | 23:15 | 2014-10-26 | 2014-11-02 | سبعة أيام | 2429.4 | 10*10*10 | 100 | 415.034 | 41.5034 | 42.9867 | 7
7 | 23:15 | 2014-10-26 | 2014-11-09 | أربعة عشر يوما | 2383 | 10*10*10 | 100 | 490.776 | 49.077 | average
8 | 23:15 | 2014-10-26 | 2014-11-09 | أربعة عشر يوما | 2386.4 | 10*10*10 | 100 | 569.6 | 56.96 | 53.0185 | 14
9 | 23:15 | 2014-10-26 | 2014-11-23 | ثمانية وعشرون يوما | 2331.2 | 10*10*10 | 100 | 530.13 | 53.013 | average
10 | 23:15 | 2014-10-26 | 2014-11-23 | ثمانية وعشرون يوما | 2363.2 | 10*10*10 | 100 | 618.537 | 61.8537 | 57.43335 | 28
11 | 23:15 | 2014-10-26 | 2014-12-21 | ستة وخمسون يوما | 2379.3 | 10*10*10 | 100 | 620.4 | 62.04 | average
12 | 23:15 | 2014-10-26 | 2014-12-21 | ستة وخمسون يوما | 2395.5 | 10*10*10 | 100 | 617.3 | 61.73 | 61.885 | 56
13 | 23:15 | 2014-10-26 | 2014-01-26 | تسعون يوما | 2358.6 | 10*10*10 | 100 | 623 | 62.3 | average |  |  |  | 0
14 | 23:15 | 2014-10-26 | 2014-01-26 | تسعون يوما | 2389.5 | 10*10*10 | 100 | 627.4 | 62.74 | 62.52 | 90
[6 empty] | B-600 باضافات بدون فولية | معدلة
رقم العينة | ساعة الصب | تاريخ الصب | تاريخ الكسر | عمر الخرسانة | وزن العينة(غم) | أبعاد العينة | مساحة الوجه(سم2) | حمل الكسر KN | مقاومة الضغط N/MM^2 |  | عمر الخرسانة باليوم
1 | 23:00 | 2014-12-01 | 2014-12-03 | يوم واحد | 2389.3 | 10*10*10 | 100 | 167.8 | 16.78 | average
2 | 23:00 | 2014-12-01 | 2014-12-03 | يوم واحد | 2390.3 | 10*10*10 | 100 | 161.5 | 16.15 | 16.465 | 1
3 | 23:00 | 2014-12-01 | 2014-12-04 | ثلاثة أيام | 2347.8 | 10*10*10 | 100 | 259.471 | 27.78 | average
4 | 23:00 | 2014-12-01 | 2014-12-04 | ثلاثة أيام | 2363 | 10*10*10 | 100 | 345.56 | 33.43 | 30.605 | 3
5 | 23:00 | 2014-12-01 | 2014-12-08 | سبعة أيام | 2364.6 | 10*10*10 | 100 | 434.366 | 43.4366 | average
6 | 23:00 | 2014-12-01 | 2014-12-08 | سبعة أيام | 2309.6 | 10*10*10 | 100 | 451.011 | 45.1 | 44.2683 | 7
7 | 23:00 | 2014-12-01 | 2014-12-15 | أربعة عشر يوما | 2363 | 10*10*10 | 100 | 509.3 | 50.93 | average
8 | 23:00 | 2014-12-01 | 2014-12-15 | أربعة عشر يوما | 2356 | 10*10*10 | 100 | 583.7 | 58.37 | 54.65 | 14
9 | 23:00 | 2014-12-01 | 2014-12-29 | ثمانية وعشرون يوما | 2377 | 10*10*10 | 100 | 614.3 | 61.3 | average
10 | 23:00 | 2014-12-01 | 2014-12-29 | ثمانية وعشرون يوما | 2382 | 10*10*10 | 100 | 622.4 | 62.24 | 61.77 | 28
11 | 23:00 | 2014-12-01 | 2014-01-25 | ستة وخمسون يوما | 2384 | 10*10*10 | 100 | 625.2 | 62.52 | average
12 | 23:00 | 2014-12-01 | 2014-01-25 | ستة وخمسون يوما | 2387 | 10*10*10 | 100 | 631.3 | 63.13 | 62.825 | 56
13 | 23:00 | 2014-12-01 | 2014-02-28 | تسعون يوما | 2378 | 10*10*10 | 100 | 628.3 | 62.83 | average
14 | 23:00 | 2014-12-01 | 2014-02-28 | تسعون يوما | 2392 | 10*10*10 | 100 | 633.2 | 63.32 | 63.075 | 90
[6 empty] | B-400 باضافات | معدلة
رقم العينة | ساعة الصب | تاريخ الصب | تاريخ الكسر | عمر الخرسانة | وزن العينة(غم) | أبعاد العينة | مساحة الوجه(سم2) | حمل الكسر KN | مقاومة الضغط N/MM^2 |  | عمر الخرسانة باليوم
1 | 23:30 | 2014-12-07 | 2014-12-09 | يوم واحد | 2373 | 10*10*10 | 100 | 127.604 | 12.76 | average
2 | 23:30 | 2014-12-07 | 2014-12-09 | يوم واحد | 2396.6 | 10*10*10 | 100 | 122.3 | 12.23 | 12.495 | 1
3 | 23:30 | 2014-12-07 | 2014-12-10 | ثلاثة أيام | 2356.5 | 10*10*10 | 100 | 177.4 | 17.74 | average
4 | 23:30 | 2014-12-07 | 2014-12-10 | ثلاثة أيام | 2376.3 | 10*10*10 | 100 | 181.3 | 18.13 | 17.935 | 3
5 | 23:30 | 2014-12-07 | 2014-12-14 | سبعة أيام | 2380 | 10*10*10 | 100 | 275.02 | 27.5 | average
6 | 23:30 | 2014-12-07 | 2014-12-14 | سبعة أيام | 2407 | 10*10*10 | 100 | 290.001 | 29 | 28.25 | 7
7 | 23:30 | 2014-12-07 | 2014-12-21 | أربعة عشر يوما | 2387 | 10*10*10 | 100 | 357 | 35.7 | average
8 | 23:30 | 2014-12-07 | 2014-12-21 | أربعة عشر يوما | 2396 | 10*10*10 | 100 | 368 | 36.8 | 36.25 | 14
9 | 23:30 | 2014-12-07 | 2014-01-04 | ثمانية وعشرون يوما | 2367 | 10*10*10 | 100 | 420 | 42 | average
10 | 23:30 | 2014-12-07 | 2014-01-04 | ثمانية وعشرون يوما | 2377 | 10*10*10 | 100 | 425 | 42.5 | 42.25 | 28
11 | 23:30 | 2014-12-07 | 2014-02-01 | ستة وخمسون يوما | 2379 | 10*10*10 | 100 | 455 | 45.5 | average
12 | 23:30 | 2014-12-07 | 2014-02-01 | ستة وخمسون يوما | 2404 | 10*10*10 | 100 | 441 | 44.1 | 44.8 | 56
13 | 23:30 | 2014-12-07 | 2014-03-05 | تسعون يوما | 2391 | 10*10*10 | 100 | 460 | 46 | average
14 | 23:30 | 2014-12-07 | 2014-03-05 | تسعون يوما | 2397 | 10*10*10 | 100 | 453 | 45.3 | 45.65 | 90