## ورقة1
|  |  |  | للشكل المربع | بدون الاضافات | [9 empty] | للشكل المربع | مع الاضافات
رقم العينة | ساعة الصب | تاريخ الصب | تاريخ الكسر | عمر الخرسانة | وزن العينة(غم) | أبعاد العينة | مساحة الوجه(سم2) | حمل الكسر KN | مقاومة الضغط N/MM^2 |  |  | رقم العينة | ساعة الصب | تاريخ الصب | تاريخ الكسر | عمر الخرسانة | وزن العينة(غم) | أبعاد العينة | مساحة الوجه(سم2) | حمل الكسر KN | مقاومة الضغط N/MM^2
1 | 14:55 | 2014-05-18 | 2014-05-18 | يوم واحد | 2381.5 | 10*10*10 | 100 | 77.8 | 7.78 |  |  | 1 | 15:10 | 2014-05-19 | 2014-05-20 | يوم واحد | 2434.4 | 10*10*10 | 100 | 62.5 | 6.25
2 | 14:55 | 2014-05-18 | 2014-05-18 | يوم واحد | 2509.5 | 10*10*10 | 100 | 75.5 | 7.75 |  |  | 2 | 15:10 | 2014-05-19 | 2014-05-20 | يوم واحد | 2428 | 10*10*10 | 100 | 63.7 | 6.37
3 | 14:55 | 2014-05-18 | 2014-05-21 | ثلاثة أيام | 2432 | 10*10*10 | 100 | 125.074 | 12.5 | مقاومة الضغط | مدة الكسر | 3 | 15:10 | 2014-05-19 | 2014-05-22 | ثلاثة أيام | 2425 | 10*10*10 | 100 | 141.85 | 14.185 | مقاومة الضغط | مدة الكسر
4 | 14:55 | 2014-05-18 | 2014-05-21 | ثلاثة أيام | 2444.4 | 10*10*10 | 100 | 142.336 | 14.2 | 7.765 | 1 | 4 | 15:10 | 2014-05-19 | 2014-05-22 | ثلاثة أيام | 2399.5 | 10*10*10 | 100 | 141.62 | 14.162 | 6.31 | 1
5 | 14:55 | 2014-05-18 | 2014-05-25 | سبعة أيام | 2430 | 10*10*10 | 100 | 282.215 | 28.2215 | 13.35 | 3 | 5 | 15:10 | 2014-05-19 | 2014-05-26 | سبعة أيام | 2430.3 | 10*10*10 | 100 | 285.5 | 28.55 | 14.1735 | 3
6 | 14:55 | 2014-05-18 | 2014-05-25 | سبعة أيام | 2460 | 10*10*10 | 100 | 258.4 | 25.84 | 27.03075 | 7 | 6 | 15:10 | 2014-05-19 | 2014-05-26 | سبعة أيام | 2420 | 10*10*10 | 100 | 275.4 | 27.54 | 28.045 | 7
7 | 14:55 | 2014-05-18 | 2014-06-02 | أربعة عشر يوما | 2477 | 10*10*10 | 100 | 259.77 | 25.977 | 26.8235 | 14 | 7 | 15:10 | 2014-05-19 | 2014-06-03 | أربعة عشر يوما | 2445.5 | 10*10*10 | 100 | 185 | 18.5 | 23.275 | 14
8 | 14:55 | 2014-05-18 | 2014-06-02 | أربعة عشر يوما | 2444 | 10*10*10 | 100 | 276.7 | 27.67 | 29.685 | 28 | 8 | 15:10 | 2014-05-19 | 2014-06-03 | أربعة عشر يوما | 2382 | 10*10*10 | 100 | 280.5 | 28.05 | 25.82 | 28
9 | 14:55 | 2014-05-18 | 2014-06-15 | ثمانية وعشرون يوما | 2470 | 10*10*10 | 100 | 317.7 | 31.77 | 27.905 | 56 | 9 | 15:10 | 2014-05-19 | 2014-06-16 | ثمانية وعشرون يوما | 2422 | 10*10*10 | 100 | 259.5 | 25.31 | 33.78 | 56
10 | 14:55 | 2014-05-18 | 2014-06-15 | ثمانية وعشرون يوما | 2512.5 | 10*10*10 | 100 | 276 | 27.6 |  |  | 10 | 15:10 | 2014-05-19 | 2014-06-16 | ثمانية وعشرون يوما | 2426.5 | 10*10*10 | 100 | 270.4 | 26.33
11 | 14:55 | 2014-05-18 | 2014-07-13 | ستة وخمسون يوما | 2429 | 10*10*10 | 100 | 232.9 | 23.29 |  |  | 11 | 15:10 | 2014-05-19 | 2014-07-14 | ستة وخمسون يوما | 2429 | 10*10*10 | 100 | 322.3 | 32.23
12 | 14:55 | 2014-05-18 | 2014-07-13 | ستة وخمسون يوما | 2440.2 | 10*10*10 | 100 | 325.2 | 32.52 |  |  | 12 | 15:10 | 2014-05-19 | 2014-07-14 | ستة وخمسون يوما | 2438 | 10*10*11 | 100 | 353.3 | 35.33
|  |  |  | للشكل الاسطواني | بدون الاضافات | [9 empty] | للشكل الاسطواني | مع الاضافات
رقم العينة | ساعة الصب | تاريخ الصب | تاريخ الكسر | عمر الخرسانة | وزن العينة(غم) | أبعاد العينة | مساحة الوجه(سم2) | حمل الكسر KN | مقاومة الضغط N/MM^2 |  |  | رقم العينة | ساعة الصب | تاريخ الصب | تاريخ الكسر | عمر الخرسانة | وزن العينة(غم) | أبعاد العينة | مساحة الوجه(سم2) | حمل الكسر KN | مقاومة الضغط N/MM^2
1 | 14:55 | 2014-05-18 | 2014-06-02 | أربعة عشر يوما | 3960 | 10*20 | 78.54 | 135 | 17.199 |  |  | 1 | 15:10 | 2014-05-19 | 2014-06-03 | أربعة عشر يوما | 3953 | 10*20 | 78.54 | 145.7 | 18.55
2 | 14:55 | 2014-05-18 | 2014-06-15 | ثمانية وعشرون يوما | 3958.3 | 10*20 | 78.54 | 140.3 | 17.86 |  |  | 2 | 15:10 | 2014-05-19 | 2014-06-16 | ثمانية وعشرون يوما | 3915 | 10*20 | 78.54 | 166.4 | 21.187
3 | 14:55 | 2014-05-18 | 2014-07-13 | ستة وخمسون يوما | 3945.5 | 10*20 | 78.54 | 120.1 | 15.3 |  |  | 3 | 15:10 | 2014-05-19 | 2014-07-14 | ستة وخمسون يوما | 3944 | 10*20 | 78.54 | 213.4 | 27.171